## Главный Лист
ГОСТ 7473-2010
Приложение Б
ДОКУМЕНТ О КАЧЕСТВЕ БЕТОННОЙ СМЕСИ ЗАДАННОГО КАЧЕСТВА ПАРТИИ № | [9 empty] | 1125
Производитель и поставщик бетонной смеси:
(наименование, адрес, телефон) | [11 empty] | ФИРМА: | Организация
[13 empty] | Дата | 2019-08-20
[12 empty] | № : | Номер накладной | 1125
Потребитель: |  | ООО "----------" | [9 empty] | МАРКА: | Бетон (раствор) | БСГ В15 П4 F200 W6 ГОСТ 7473-94
(наименование, адрес, телефон) | [11 empty] | ЗАПОЛНИТЕЛЬ: | Заполнитель | Гравий 5/20
[12 empty] | КОЛЛИЧЕСТВО: | Объем бетона(раствора) | 3
Автомобиль
Адрес объекта: |  | Подстанция Летово | [10 empty] | Водитель
ПМД для паспорта
Дата отгрузки бетонной смеси, ч. мин. | [7 empty] | 2019-08-20
ПМД для загрузки оператору
Вид бетонной смеси и ее условное обозначение | [7 empty] | БСГ В15 П4 F200 W6 ГОСТ 7473-94
[12 empty] | АДРЕС ДОСТАВКИ: | Адрес доставки
Номер номенального состава бетонной смеси | [7 empty] | 4
Диспечер
Объем бетонной смеси в партии, м³ | [7 empty] | 3 |  |  |  |  | Технолог
Марка бетонной смеси по удобоукладываемости или значение удобоукладываемости бетонной смеси (по договору на поставку) на месте укладки у потребителя | [7 empty] | 16-20 |  | П4
Другие нормируемые показатели качества на месте укладки у потребителя
Сохраняемость удобоукладываемости и других нормируемых показателей , ч. мин. | [7 empty] | 2 часа
Наибольшая крупность заполнителя, мм | [7 empty] | Гравий 5/20
Знак соответствия (в случае, если бетонная смесь сертифицированна) | [7 empty] | №0878802
Проектный класс бетона по прочности и требуемая прочность бетона в партии
в проектном возрасте: |  | 28 | сут. | В | 15 |  | ; | 19.6 |  |  | Мпа
[5 empty] | (класс по прочности) |  |  | (требуемая прочность)
в промежуточном возрасте (при необходимости) |  |  |  |  | 7 | сут; |  | 70 | %В; | 13.72 | Мпа
Другие нормируемые показатели качества бетона (при необходимости)
ПЦ цем I 42,5 Н
Проектная марка бетона по средней плотности (для легкого бетона)
Наименование, масса добавки (в товарном материале)
Класс материалов по удельной эффективности активности естественных радионуклидов Афф, Бк/кг | [6 empty] | до 370
Дата выдачи | 2019-08-20
Нач. Производства | [5 empty] | Кожемяка М.Ф.
| (подпись) |  |  |  |  | (фамилия, инициалы)
Технолог | [5 empty] | Зябликов Н.Р.
| (подпись) |  |  |  |  | (фамилия, инициалы)

## ПМД
ПМД-5 | ПМД 2%
ПМД-10 | ПМД 3%
ПМД-15 | ПМД 4%
ПМД-20 | ПМД 5%

## фирмы
№ | Краткое название | Юридический адрес | № | Краткое название | Адрес доставки
1 |  |  | 1 |  | МО, Мытищинский район, д. Пирогово
2 |  |  | 2 |  | МО, Мытищинский район, д. Никульское
3 |  |  | 3 |  | МО, Мытищинский район, д. Жестово
|  |  | 4 |  | г. Москва ,м. Семеновский Вал
4 |  |  | 5 |  | МО, Мытищинский р-н, д. Погорелки
|  |  | 6 |  | МО, Мытищинский р-н, д. Болтино
5 |  |  | 7 |  | МО, Мытищинский р-н, д. Витенево
|  |  | 8 |  | МО, Мытищинский р-он, д. Осташково
|  |  | 9 |  | МО, Мытищинский р-н, д. Чиверево
6 |  |  | 10 |  | МО, Мытищинский р-н, д. Сорокино
7 |  |  | 11 |  | МО, Мытищинский р-н, д. Вешки
8 |  |  | 12 |  | МО, Мытищинский р-н, д. Афанасово
9 |  |  | 13 |  | МО, Мытищинский р-н, д. Беляниново
10 |  |  | 14 |  | МО,г. Мытищи,Волковское шоссе
11 |  |  | 15 |  | Самовывоз
12 |  |  | 16 |  | МО,г. Долгопрудный , ул. Восточная, д.1
13 |  |  | 17 |  | МО, Мытищинский р-н, д. Ульянково
14 |  |  | 18 |  | г. Москва , 2-ой Лучевой проезд
15 |  |  | 19 |  | г. Москва , Измайловское шоссе
16 |  |  | 20 |  | г. Москва , ул. Молостовых
17 |  |  | 21 |  | г. Москва ,ул.Садовая-Сухаревская
г москва ул новолучаинская
г. Москва , Амурская улица
г. Москва , ул. Бирюсинка
г. Москва , ул. Западная
г. Москва , Большая Семеновская

## состав
№ состава | Наименование бетонной смеси | Подвижность | Осадка конуса | Класс бетона В | Прочность на 28 сутки | 70% прочности | Добавка | Знак соответствия
1 | БСГ В7,5 П4 F100 W4 | П4 | 16-20 | 7.5 | 9.8 | 6.86 | ФП (П) 1% | №0878802 | Гранит 5/20
2 | БСГ В10 П4 F100 W4 | П4 | 16-20 | 10 | 13.1 | 9.59 |  | №0878802
3 | БСГ В12,5 П4 F100 W4 | П4 | 16-20 | 12.5 | 16.3 | 11.4 | ФП (П) 1% | №0878802
4 | БСГ В15 П4 F200 W6 ГОСТ 7473-94 | П4 | 16-20 | 15 | 19.6 | 13.72 | ФП (П) 1% | №0878802 | Гравий 5/20
5 | БСГ В17,5 П4 F150 W6 | П4 | 16-20 | 17.5 |  |  |  | №0878802
6 | БСГ В20 П4 F150 W6 | П4 | 16-20 | 20 | 26.1 | 18.72 | ФП (П) 1% | №0878802
7 | БСГ В22,5 П4 F200 W6 | П4 | 16-20 | 22.5 | 29.4 | 20.58 | ФП (П) 1% | №0878802
8 | БСГ В25 П4 F200 W8 | П4 | 16-20 | 25 | 32.7 | 22.89 | ФП (П) 1% | №0878802
9 | БСГ В30 П4 F200 W10 | П4 | 16-20 | 30 | 39.3 | 27.51 | Ф-1 (П) 1,3% | №0878802
10 | БСГ В30 П4 F300 W12 | П4 | 16-20 | 30 | 39.3 | 27.51 | Ф-1 (П) 1,3% | №0878802
11 | БСГ В35 П4 F200 W10 | П4 | 16-20 | 35 | 45.8 | 32.06 | Ф-1 (П) 1,3% | №0878802
12 | БСГ В35 П4 F300 W12 | П4 | 16-20 | 35 | 45.8 | 32.06 | Ф-1 (П) 1,3% | №0878802
13 | БСГ В40 П4 F300 W12 | П4 | 16-20 | 40 | 52.3 | 36.61 | Ф-1 (П) 1,3% | №0878802
14 | М100 Пк2 F50 | Пк2 |  |  | 9.8 | 6.86 | РТ 0,8% | №0878807
15 | М150 Пк2 F50 | Пк2 |  |  | 13 | 9.1 | РТ 0,8% | №0878807
16 | М200 Пк2 F50 | Пк2 |  |  | 19.6 | 13.72 | РТ 0,8% | №0878807
17 | БСГ В15 W2 F50 Ж4 | Ж4 | - | 15 | 19.6 | 13.72 | - | №0878802
18 | БСГ В7,5 W2 F50 Ж4 | Ж4 | - | 7.5 | 9.8 | 6.86 | - | №0878802
19 | БСГ В7,5 П3 F100 W4 | П3 | 11-15 | 7.5 | 9.8 | 6.86 | ФП (П) 1% | №0878802
20 | БСГ В10 П3 F100 W4 | П3 | 11-15 | 10 | 13.1 | 9.59 |  | №0878802
21 | БСГ В12,5 П3 F100 W4 | П3 | 11-15 | 12.5 | 16.3 | 11.4 | ФП (П) 1% | №0878802
22 | БСГ В15 П4 F150 W6 | П3 | 11-15 | 15 | 19.6 | 13.72 | ФП (П) 1% | №0878802
23 | БСГ В17,5 П3 F150 W6 | П3 | 11-15 | 17.5 |  |  |  | №0878802
24 | БСГ В20 П3 F150 W6 | П3 | 11-15 | 20 | 26.1 | 18.72 | ФП (П) 1% | №0878802
25 | БСГ В22,5 П3 F200 W6 | П3 | 11-15 | 22.5 | 29.4 | 20.58 | ФП (П) 1% | №0878802
26 | БСГ В25 П3 F200 W8 | П3 | 11-15 | 25 | 32.7 | 22.89 | ФП (П) 1% | №0878802
27 | БСГ В30 П3 F200 W10 | П3 | 11-15 | 30 | 39.3 | 27.51 | Ф-1 (П) 1,3% | №0878802
28 | БСГ В30 П3 F300 W12 | П3 | 11-15 | 30 | 39.3 | 27.51 | Ф-1 (П) 1,3% | №0878802
29 | БСГ В35 П3 F200 W10 | П3 | 11-15 | 35 | 45.8 | 32.06 | Ф-1 (П) 1,3% | №0878802
30 | БСГ В35 П3 F300 W12 | П3 | 11-15 | 35 | 45.8 | 32.06 | Ф-1 (П) 1,3% | №0878802
31 | БСГ В40 П3 F300 W12 | П3 | 11-15 | 40 | 52.3 | 36.61 | Ф-1 (П) 1,3% | №0878802
32
33
34
35